## 記入例
切削条件比較表
コｰティング有は、直径部黄色に塗りつぶし
ドリル
メーカー条件 |  |  | BIX使用 |  | 加工実績 |  |  | 使用経歴及び備考
直 径 | 回転数 | 送り速度 | 回転数 | 送り速度 | 直 径 | 回転数 | 送り速度
| Rotation | Feed | Rotation | Feed |  | Rotation | Feed
（㎜） | （min-1） | （㎜/min） | （min-1） | （㎜/min） | （㎜） | （min-1） | （㎜/min）
1 | 7200 | 190 |  |  | 1 | 8000 | 380 | 50ヶ所。
[5 empty] | 1.3 | 7500 | 360 | １００ヶ所。70ヶ所でﾄﾞﾘﾙ寿命
[5 empty] | 1.5 | 6000 | 400
2 | 4300 | 220 |  |  | 2 | 5000 | 440
3 | 3200 | 290 |  |  | 3 | 4000 | 500
[5 empty] | 3.4 | 5500 | 500
[5 empty] | 4.5 | 6500 | 500/800
5 | 1900 | 270
8 | 1200 | 230
10 | 960 | 210
12 | 800 | 200
16 | 600 | 180
20 | 480 | 160
25 | 380 | 150
32 | 300 | 120
材質：SS400
NACHIｶﾀﾛｸﾞは、端数付ﾄﾞﾘﾙの条件が無記入なので、実績欄の規定寸法下部の欄に実績を記入する。
加工実績の条件での、加工数を記入すること。
材質を記入

## SS S-C
切削条件比較表
コｰティング有は、直径部黄色に塗りつぶし
ドリル
メーカー条件 |  |  | BIX使用 |  | 加工実績 | [6 empty] | 使用経歴及び備考
直 径 | 回転数 | 送り速度 | 回転数 | 送り速度 | 直 径 | 回転数 |  |  | 送り速度
| Rotation | Feed | Rotation | Feed |  | Rotation |  |  | Feed
（㎜） | （min-1） | （㎜/min） | （min-1） | （㎜/min） | （㎜） | （min-1） |  |  | （㎜/min）
1 | 7200 | 190 |  |  | 2.6 | 2200 | 100 | 2200 | 100 | 2200 | 100
[5 empty] | 3.4 | 2000 | 100 | 2000 | 100 | 2000 | 100 | Ｑ５．０～３．０で加工の時ドリルにからみつく（キリコ）２．０で切削クズ取れた
[5 empty] | 3.4 | 2500 | 150 | 2500 | 150 | 2500 | 150 | 板圧12.0～20.0
2 | 4300 | 220 |  |  | 3.5 | 2200 | 135 | 2200 | 135 | 2200 | 135
[5 empty] | 4.3 | 2300 | 180 | 2300 | 180 | 2300 | 180 | 板圧12.0～20.0
[5 empty] | 4.5 | 6500 | 500/800 | 6500 | 500/800 | 6500 | 500/800 | 貫通 送り800で振動があり限界 送り500妥当 ｔ＝15.0 G81
3 | 3200 | 290 |  |  | 5 | 2000 | 180 | 2000 | 180 | 2000 | 180 | 板圧12.0～20.0
[5 empty] | 5 | 2000 | 100 | 2000 | 100 | 2000 | 100
[5 empty] | 5.1 | 1500 | 120 | 1500 | 120 | 1500 | 120
5 | 1900 | 270 |  |  | 6 | 2000 | 200 | 2000 | 200 | 2000 | 200 | 板圧12.0～20.0
[5 empty] | 9 | 1000 | 100 | 1000 | 100 | 1000 | 100
[5 empty] | 9 | 1000 | 100 | 1000 | 100 | 1000 | 100
8 | 1200 | 230 |  |  | 10.4 | 1200 | 120 | 1200 | 120 | 1200 | 120
[5 empty] | 12 | 1000 | 150 | 1000 | 150 | 1000 | 150 | 深さ 12.0 2ｹ所×14PC
[5 empty] | 18 | 500 | 80 | 500 | 80 | 500 | 80 | t=9.0貫通
10 | 960 | 210 |  |  | 31 | 350 | 100 | 350 | 100 | 350 | 100 | 下穴φ20.0有り
12 | 800 | 200
16 | 600 | 180
20 | 480 | 160
25 | 380 | 150
32 | 300 | 120
材質：SS ４００
S４５C

## NAK
切削条件比較表
コｰティング有は、直径部黄色に塗りつぶし
ドリル
メーカー条件 |  |  | BIX使用 |  | 加工実績 | [6 empty] | 使用経歴及び備考
直 径 | 回転数 | 送り速度 | 回転数 | 送り速度 | 直 径 | 回転数 |  |  | 送り速度
| Rotation | Feed | Rotation | Feed |  | Rotation |  |  | Feed
（㎜） | （min-1） | （㎜/min） | （min-1） | （㎜/min） | （㎜） | （min-1） |  |  | （㎜/min）
1 | 5700 | 130 |  |  | 0.9 | 3500 | 50 | 3500 | 50 | 3500 | 50
[5 empty] | 0.9 | 3500 | 50 | 3500 | 50 | 3500 | 50 | ７ｹ所目で穴が流れた
[5 empty] | 4.5 | 5000 | 250 | 5000 | 250 | 5000 | 250 | Q=27.0で限界かも、回転数6000で切粉やみつきがおきた
2 | 3400 | 150 |  |  | 1.4 | 6500 | 90 | 6500 | 90 | 6500 | 90 | ドリルが細いのと、製品の穴明けの為 トラブル防止でQの値を多く取れなかった為、普通の結果 約１．５倍増
[5 empty] | 2 | 5500 | 300 | 5500 | 300 | 5500 | 300 | Zー0.5 ｼｬﾀｰ穴明け 深さを浅くした為、切粉等の情報が少なく、条件的にはもっと、早くなるかも
[5 empty] | 1.5 | 3000 | 70 | 3000 | 70 | 3000 | 70 | ドリル
3 | 2500 | 190 |  |  | 3.4 | 3000 | 165 | 3000 | 165 | 3000 | 165 | シャッター穴明け 再研ドリルの為先端に構成刃先が付着。 製品の穴明けの為 トラブル防止で限界は不明でもこの条件が良い感じ
[5 empty] | 12 | 600 | 60 | 600 | 60 | 600 | 60
[5 empty] | 12 | 2000 | 400 | 2000 | 400 | 2000 | 400 | 平面加工
5 | 1500 | 180
8 | 960 | 160
10 | 760 | 140
12 | 640 | 130
16 | 480 | 120
20 | 380 | 110
25 | 310 | 100
32 | 240 | 80
材質：NAK55・HPM１・NAK80・HPM50・DH２０FG・KSP1・HPM38

## SKD
切削条件比較表
コｰティング有は、直径部黄色に塗りつぶし
ドリル
メーカー条件 |  |  | BIX使用 |  | 加工実績 | [6 empty] | 使用経歴及び備考
直 径 | 回転数 | 送り速度 | 回転数 | 送り速度 | 直 径 | 回転数 |  |  | 送り速度
| Rotation | Feed | Rotation | Feed |  | Rotation |  |  | Feed
（㎜） | （min-1） | （㎜/min） | （min-1） | （㎜/min） | （㎜） | （min-1） |  |  | （㎜/min）
1 | 4300 | 84 |  |  | 8.5 | 3000 | 200 | 3000 | 200 | 3000 | 200 | 貫通 少しキーキー音がする。 コーティングが多少はがれる
[5 empty] | 8.5 | 4000 | 300 | 4000 | 300 | 4000 | 300 | ﾄﾞﾘﾙ破損 切粉づまり ﾀﾞｲｽ鋼はコーティングがはがれやすい気がする
[5 empty] | 7.8 | 500 | 40 | 500 | 40 | 500 | 40
2 | 2600 | 101 |  |  | 4.5 | 5000 | 300 | 5000 | 300 | 5000 | 300 | ドリル破損 ﾌｧｲﾔｰ出る キーキー音のアッという間に折れる | ドリル破損 ﾌｧｲﾔｰ出る キーキー音のアッという間に折れる | ドリル破損 ﾌｧｲﾔｰ出る キーキー音のアッという間に折れる | ドリル破損 ﾌｧｲﾔｰ出る キーキー音のアッという間に折れる | ドリル破損 ﾌｧｲﾔｰ出る キーキー音のアッという間に折れる | ドリル破損 ﾌｧｲﾔｰ出る キーキー音のアッという間に折れる | ドリル破損 ﾌｧｲﾔｰ出る キーキー音のアッという間に折れる | ドリル破損 ﾌｧｲﾔｰ出る キーキー音のアッという間に折れる | ドリル破損 ﾌｧｲﾔｰ出る キーキー音のアッという間に折れる | ドリル破損 ﾌｧｲﾔｰ出る キーキー音のアッという間に折れる | ドリル破損 ﾌｧｲﾔｰ出る キーキー音のアッという間に折れる | ドリル破損 ﾌｧｲﾔｰ出る キーキー音のアッという間に折れる | ドリル破損 ﾌｧｲﾔｰ出る キーキー音のアッという間に折れる
[5 empty] | 4.5 | 3500*4000 | 200 | 3500*4000 | 200 | 3500*4000 | 200 | スムーズ | スムーズ | スムーズ | スムーズ | スムーズ | スムーズ | スムーズ | スムーズ | スムーズ | スムーズ | スムーズ | スムーズ | スムーズ
[5 empty] | 4.5 | 1500 | 80 | 1500 | 80 | 1500 | 80
3 | 1900 | 130 |  |  | 20 | 800 | 90 | 800 | 90 | 800 | 90 | φ20カッターｓ600 F500切り込み0.5問題なし
5 | 1200 | 120
8 | 720 | 110
10 | 570 | 94
12 | 480 | 89
16 | 360 | 1
20 | 290 | 74
25 | 230 | 67
32 | 180 | 52
材質：SKD11・DC53・SKD61・SKH51・SUS420・SUS303・SUS304

## FC
切削条件比較表
コｰティング有は、直径部黄色に塗りつぶし
ドリル
メーカー条件 |  |  | BIX使用 |  | 加工実績 |  |  | 使用経歴及び備考
直 径 | 回転数 | 送り速度 | 回転数 | 送り速度 | 直 径 | 回転数 | 送り速度
| Rotation | Feed | Rotation | Feed |  | Rotation | Feed
（㎜） | （min-1） | （㎜/min） | （min-1） | （㎜/min） | （㎜） | （min-1） | （㎜/min）
1 | 7900 | 260
2 | 4700 | 310
3 | 3500 | 400
5 | 2100 | 380
8 | 1300 | 320
10 | 1100 | 290
12 | 880 | 270
16 | 660 | 250
20 | 530 | 220
25 | 420 | 200
32 | 330 | 160
材質：FC25

## 非鉄
切削条件比較表
コｰティング有は、直径部黄色に塗りつぶし
ドリル
メーカー条件 |  |  | BIX使用 |  | 加工実績 |  |  | 使用経歴及び備考
直 径 | 回転数 | 送り速度 | 回転数 | 送り速度 | 直 径 | 回転数 | 送り速度
| Rotation | Feed | Rotation | Feed |  | Rotation | Feed
（㎜） | （min-1） | （㎜/min） | （min-1） | （㎜/min） | （㎜） | （min-1） | （㎜/min）
1 | 12000 | 400
2 | 7300 | 470
3 | 5400 | 610
5 | 3200 | 570
8 | 2000 | 490
10 | 1600 | 440
12 | 1400 | 430
16 | 1000 | 380
20 | 810 | 340
25 | 650 | 320
32 | 510 | 240
材質：チタン